## 检测项目能力表
试验中心检测项目
序号 | 类别 | 试验类别 | 测试项目 | 执行标准 | 样本容量 | 备注
1 | 仿真卡片 | 金属材料 | \ | \ | \ | 带失效准则
2 |  | 非金属材料 | \ | \ | \ | 带失效准则
3 |  | 复合材料 | \ | \ | \ | 带失效准则
4 | 非金属材料 | 纺织品 | 水平阻燃特性 | GB 8410-2006 FMVSS 302 | 5 | 试片规格：356mm*100mm。厚度≤13mm。 试样调节：23±2℃，50±5%试样调节时间不少于24h，不超过168h。 | cnas
5 |  |  | 水平燃烧特性 | GB 30678-2014 GB 8410-2006 | 5 | 试片规格：356mm*100mm。厚度≤13mm。 试样调节：23±2℃，50±5%试样调节时间不少于24h，不超过168h。 | cnas
6 |  |  | 水平阻燃特性 | ECE R118 95/28/EC | 5 | 试片规格：356mm*100mm。厚度≤13mm。 试样调节：23±2℃，50±5%试样调节时间不少于24h，不超过168h。
7 |  |  | 垂直阻燃特性 |  | 6 | 试片规格：560mm*170mm,经向纬向各3块，送样需标记方向。 试样调节：23±2℃，50±5%试样调节时间不少于24h。
8 |  |  | 氧指数试验 | GB/T 5454-1997 | 30 | 试片规格：356mm*100mm。厚度≤13mm。 试样调节：23±2℃，50±5%试样调节时间不少于24h，不超过168h。
9 |  |  | 烟密度试验 | GB/T 8323.2-2008 | 12 | 试片规格：75mm*75mm。 试样调节：23±2℃，50±10%，条件下调节至恒重（时间间隔24h得两侧称重质量差不大于样品质量的0.1%或不大于0.1g）。 若4个模式测试，则至少12个试样，若少于4个模式测试，则每个模式至少3个试样
10 |  |  | 断裂强力（条样法） | GB/T 3923.1-2013 | 10 | 250×50mm或150×50mm（带夹持片）。推荐试样在松弛状态下至少调湿24h；对于湿润试验只需要在三级水中浸渍1h。
11 |  |  | 断裂强力（抓取法） | GB/T 3923.2-2013 | 10 | 150×100mm（带夹持片）。推荐试样在松弛状态下至少调湿24h；对于湿润试验只需要在三级水中浸渍1h。
12 |  |  | 接缝强度（条样法） | GB/T 13773.1-2008 | 5 | 350×700mm或十字形试样。推荐试样在松弛状态下至少调湿24h
13 |  |  | 接缝强度（抓取法） | GB/T 13773.1-2008 | 5 | 250×700mm或直条行试样。推荐试样在松弛状态下至少调湿24h
14 |  |  | 接缝疲劳 | GB/T 32011-2015 | 12 | 100×100mm（需要缝纫机）。推荐试样在松弛状态下至少调湿24h
15 |  |  | 裤形试样（单缝）撕破强力 | GB/T 3917.2-2009 | 5 | 50×200mm。推荐试样在松弛状态下至少调湿24h
16 |  |  | 梯形试样撕破强力 | GB/T 3917.3-2009 | 10 | 150×75mm（需要宽度至少为75mm的夹具，推荐）。推荐试样在松弛状态下至少调湿24h
17 |  |  | 舌形试样（双缝）撕破强力 | GB/T 3917.4-2009 | 10 | 200×150mm（需要宽度至少为150mm的夹具，推荐200mm）。推荐试样在松弛状态下至少调湿24h
18 |  |  | 翼形试样（单缝）撕破强力 | GB/T 3917.5-2009 | 10 | 200×100mm（需要宽度至少为75mm的夹具，推荐100mm）。推荐试样在松弛状态下至少调湿24h
19 |  |  | 单位长度质量和单位面积质量 | GBT 4669-2008 | 1 | 不具备检测能力 试样规格：100mm2。 试样调节：20±2℃，65±5%试样调节时间不少于18h。
20 |  |  | 马丁代尔耐磨测试 | GB/T 21196-2007 | 3 | 不具备检测能力 试样规格：直径或变长至少为140mm。 试样调节：20±2℃，65±5%试样调节时间不少于18h。
21 |  |  | 抗起毛起球性 | GB/T 4802.3-2008 | 5 | 不具备检测能力 试样规格：125mm*125mm。 试样调节：20±2℃，65±5%试样调节时间不少于16h。
22 |  |  | 线性磨耗 | GB/T 21196.2-2007 | 3 | 不具备检测能力 试样规格：直径38.0mm。 试样调节：20±2℃，65±5%试样调节时间不少于18h。
23 |  |  | 耐汗液色牢度 | GB/T 3922-2013 | 1 | 不具备检测能力 试样规格：40mm*100mm。 试样调节：20±2℃，65±5%试样调节时间不少于18h。
24 |  | 塑料 | 玻璃化转变温度 | GB/T 19466.2-2004 | 2 | 试样规格：可为液体、粉末、球状、颗粒或切片状固体，至少5g 试样调节：23±2℃，50±10%试样调节时间不少于88h。
25 |  |  |  | GB/T 36800.2-2018 | 1 | 试样规格：10mm*5mm，片材或模塑样品。 试样调节：23±2℃，50±5%试样调节时间不少于88h。
26 |  |  | 熔融和结晶温度及热焓 | GB/T 19466.3-2004 | 2 | 试样规格：可为液体、粉末、球状、颗粒或切片状固体，至少5g 试样调节：23±2℃，50±5%试样调节时间不少于88h。
27 |  |  | 特征反应曲线温度、时间，反应焓和转化率 | GB/T 19466.5-2022 | 2 | 试样规格：可为液体、粉末、球状、颗粒或切片状固体，至少5g 试样调节：23±2℃，50±5%试样调节时间不少于88h。
28 |  |  | 氧化诱导时间(等温OIT)和氧化诱导温度（动态OIT） | GB/T 19466.6-2009 | 2 | 试样规格：试样厚度（650±100）μm，要求厚度均匀、表面平行、平整、无毛刺、无斑点。 试样调节：23±2℃，50±10%试样调节时间不少于88h。
29 |  |  | 热失重 | GB/T 33047.1-2016 | 1 | 试样规格：可为粉末、颗粒、薄片、细丝或薄膜，至少5g 试样调节：23±2℃，50±10%试样调节时间不少于88h。
30 |  |  | 线性热膨胀系数 | GB/T 36800.1-2018 | 1 | 试样规格：10mm*5mm，片材或模塑样品。 试样调节：23±2℃，50±5%试样调节时间不少于88h。
31 |  |  | 邵氏A型硬度 | GB/T 2411-2008 | 1 | 试片规格：最小24×60mm平面,厚度至少为4mm(可多层叠加) 试样调节：23±2℃，50±10%试样调节时间不少于1h。
32 |  |  | 邵氏D型硬度 | GB/T 2411-2008 | 1 | 最小24×60mm平面,厚度至少为4mm(可不超过3层叠加)
33 |  |  | 无损检测 | GB/T 32563-2016 | 1 | \
34 |  |  | 密度（液体置换法） | GB/T 30019-2013 | 1 | 试样规格：20~30mg或1~2cm纱线。
35 |  |  | 洛氏硬度 | GB/T 3398.2-2008 | 5 | 最小24×60mm平面,厚度至少为6mm
36 |  |  | 拉伸强度/断裂伸长率/拉伸模量 | GB/T 1040.2:2022 | 5 | 哑铃型样条。试样调节时间不少于16h | cnas
37 |  |  | 弯曲强度（常温）/ 弯曲模量 | GB/T 9341-2008 | 5 | 80×10×4mm。试样调节时间不少于16h | cnas
38 |  |  | 悬臂梁冲击强度 | GB/T 1043.1-2008 | 12 | 80×10×4mm。试样调节时间不少于16h | cnas
39 |  |  | 简支梁冲击强度 | GB/T 1843-2008 | 12 |  | cnas
40 |  |  | 压缩强度/压缩模量 | GB/T 1041-2008 | 5 | 10×10×4mm。试样调节时间不少于16h
41 |  |  | 灰分 | GB/T 9345.1-2008 | 500g | 颗粒状
42 |  |  | 负荷变形温度 | GB/T 1634.2-2019 | 2 | 试样规格：80mm*10mm*4mm。 试样调节：23±2℃，50±10%试样调节时间不少于88h。 | cnas
43 |  |  | 熔体质量流动速率(MFR) | GBT3682.1-2018 | 1 | 试样规格：至少20g。 试样调节：23±2℃，50±10%试样调节时间不少于24h。 | cnas
44 |  |  | 维卡软化温度 | GB/T 1633-2000 | 2 | 试样规格：试样厚度3~6.5mm，边长10mm的正方形或直径10mm的圆形，表面平整，平行、无飞边。 试样调节：23±2℃，50±10%试样调节时间不少于88h。 | cnas
45 |  |  | 成分分析 | ASTM E1252-98(2013) | 200g | 送外检制样方法：热压成膜
46 |  |  | 耐化学试剂(浸泡法) | GB/T 11547-2008 | 3 | 试样规格：热塑性材料：60mm*60mm*1.0~1.1mm；复合材料60mm*60mm*≥2mm； 试样调节：23±2℃，50±10%试样调节时间不少于88h。
47 |  |  | 水平阻燃特性 | GB 8410-2006 FMVSS 302 | 5 | 试片规格：356mm*100mm。厚度≤13mm。 试样调节：23±2℃，50±5%试样调节时间不少于24h，不超过168h。 | cnas
48 |  |  | 水平燃烧特性 | GB 30678-2014 GB 8410-2006 | 5 | 试片规格：356mm*100mm。厚度≤13mm。 试样调节：23±2℃，50±5%试样调节时间不少于24h，不超过168h。
49 |  |  | 水平阻燃特性 | ECE R118 95/28/EC | 5 | 试片规格：356mm*100mm。厚度≤13mm。 试样调节：23±2℃，50±5%试样调节时间不少于24h，不超过168h。
50 |  |  | 垂直阻燃特性 |  | 6 | 试片规格：560mm*170mm,经向纬向各3块，送样需标记方向。 试样调节：23±2℃，50±5%试样调节时间不少于24h。
51 |  |  | 氧指数试验 | GB/T 2406.2-2009 | 15 | 试片规格：能自支撑材料150mm*10mm*产品厚度；不能自支撑材料140mm*52mm*产品厚度。 试样调节：23±2℃，50±10%试样调节时间不少于88h。
52 |  |  | 烟密度试验 | GB/T 8323.2-2008 | 12 | 试片规格：75mm*75mm。 试样调节：23±2℃，50±10%，条件下调节至恒重（时间间隔24h得两侧称重质量差不大于样品质量的0.1%或不大于0.1g）。 若4个模式测试，则至少12个试样，若少于4个模式测试，则每个模式至少3个试样
53 |  |  | 玻璃化转变温度 | GB/T 19466.2-2004 | 2 | 试样规格：可为液体、粉末、球状、颗粒或切片状固体，至少5g 试样调节：23±2℃，50±10%试样调节时间不少于88h。
54 |  |  |  | GB/T 36800.2-2018 | 1 | 试样规格：10mm*5mm，片材或模塑样品。 试样调节：23±2℃，50±5%试样调节时间不少于88h。
55 |  |  | 熔融和结晶温度及热焓 | GB/T 19466.3-2004 | 2 | 试样规格：可为液体、粉末、球状、颗粒或切片状固体，至少5g 试样调节：23±2℃，50±5%试样调节时间不少于88h。
56 |  |  | 特征反应曲线温度、时间，反应焓和转化率 | GB/T 19466.5-2022 | 2 | 试样规格：可为液体、粉末、球状、颗粒或切片状固体，至少5g 试样调节：23±2℃，50±5%试样调节时间不少于88h。
57 |  |  | 氧化诱导时间(等温OIT)和氧化诱导温度（动态OIT） | GB/T 19466.6-2009 | 2 | 试样规格：试样厚度（650±100）μm，要求厚度均匀、表面平行、平整、无毛刺、无斑点。 试样调节：23±2℃，50±10%试样调节时间不少于88h。
58 |  |  | 热失重 | GB/T 33047.1-2016 | 1 | 试样规格：可为粉末、颗粒、薄片、细丝或薄膜，至少5g 试样调节：23±2℃，50±10%试样调节时间不少于88h。
59 |  |  | 线性热膨胀系数 | GB/T 36800.1-2018 | 1 | 试样规格：10mm*5mm，片材或模塑样品。 试样调节：23±2℃，50±5%试样调节时间不少于88h。
60 |  | 橡胶 | 邵氏A型硬度 | GB/T 531.1-2008 | 1 | 试样规格：最小24×60mm平面,厚度至少为6mm (可不超过3层叠加)
61 |  |  | 邵氏D型硬度 | GB/T 531.1-2008 | 1 | 试样规格：最小24×60mm平面,厚度至少为6mm (可不超过3层叠加)
62 |  |  | 拉伸强度/断裂伸长率 | GB/T 528-2009 | 5 | 200×200×2mm或1A试样。试样调节时间不少于16h；如需裁切样品，胶乳样品需调节3h，非胶乳样品需调节96h | cnas
63 |  |  | 撕裂强度 | GB/T 529-2008 | 5 | 建议送样尺寸: 200×200×2mm,裁切样品前需调节3h | cnas
64 |  |  | 氧指数试验 | GB/T 10707-2008 | 15 | 试片规格：150mm*6.5mm*3mm。 试样调节：23±2℃，50±10%试样调节时间不少于16h。
65 |  |  | 烟密度试验 | GB/T 8323.2-2008 | 12 | 试片规格：75mm*75mm。 试样调节：23±2℃，50±10%，条件下调节至恒重（时间间隔24h得两侧称重质量差不大于样品质量的0.1%或不大于0.1g）。 若4个模式测试，则至少12个试样，若少于4个模式测试，则每个模式至少3个试样
66 |  |  | 成分分析 | ASTM D3677-10(2015) | 200g | 送外检，制样方法：中温/高温裂解
67 |  |  | 负荷变形温度 | GB/T 1634.2-2019 | 2 | 试样规格：80mm*10mm*4mm。 试样调节：23±2℃，50±10%试样调节时间不少于88h。
68 |  | 发泡材料 | 表观密度 | GB/T 6343-2009 | 5 | 试样规格：体积不小于100cm3的规则形状试样； 试样调节：23±2℃，50±10%试样调节时间不少于16h。
69 |  |  | 密度（液体置换法） | GB/T 35463-2017 | 1 | 试样调节：23±2℃，50±10%试样调节时间不少于88h。
70 |  |  | 拉伸强度/断裂伸长率 | GB/T 6344-2008 | 5 | 200×200mm,厚度10~15mm。试样调节时间不少于16h
71 |  |  | 撕裂强度 | GB/T 10808-2006 | 5 | 直柱, 截面25mm×25mm,长度150mm。试样调节时间不少于16h
72 |  |  | 压缩永久变形 | GB/T 6669-2008 | 5 | 50×50×25mm(厚度达不到25mm的薄形材料允许叠加至25mm)。试样调节时间不少于16h
73 |  |  | 压陷硬度指数 | GB/T10807-2006 A法 | 3 | 380×380×50mm。试样调节时间不少于16h
74 |  |  | 压陷硬度特性 | GB/T10807-2006 B法 | 3 | 380×380×50mm。试样调节时间不少于16h
75 |  |  | 压陷硬度检验 | GB/T10807-2006 C法 | 3 | 380×380×50mm。试样调节时间不少于16h
76 |  |  | 尺寸稳定性 | GB/T 8811-2008 | 根据测试条件而定 | 100mm×100mm×25mm。试样调节时间不少于16h
77 |  | 复合材料 | 拉伸强度 | GB/T 3354-2014 | 5 | 带加强片的矩形试样,制样费另算。试样调节时间不少于24h
78 |  |  | 高温拉伸 | GB/T 3354-2014 | 5 | 带加强片的矩形试样,制样费另算。试样调节时间不少于24h
79 |  |  | 低温拉伸 | GB/T 3354-2014 | 5 | 带加强片的矩形试样,制样费另算。试样调节时间不少于24h
80 |  |  | 压缩 | GB/T 5258-2008 | 5 | 矩形试样,制样费另算。试样调节时间不少于24h
81 |  |  | 弯曲 | GB/T 1449-2005 | 5 | 矩形试样,制样费另算。试样调节时间不少于24h
82 |  |  | 拉-拉疲劳 | GB/T 35465.3-2017 | 20 | 直条型、哑铃型试样和四面加工型,制样费另算。试样调节时间不少于24h
83 |  |  | 拉-压和压-压疲劳 | GB/T 35465.4-2020 | 20 | 直条型和四面加工型,制样费另算。试样调节时间不少于24h
84 |  |  | 氧指数试验 | GB/T 8924-2005 | 5 | 试片规格：150mm*6.5mm*3mm。 试样调节：23±2℃，50±10%试样调节时间不少于24h。
85 |  |  | 负荷变形温度 | GB/T 1634.3-2004 | 2 | 试样规格：长度比跨度至少长10mm，宽度9.8~12.8mm，厚度2~7mm。 试样调节：23±2℃，50±10%试样调节时间不少于88h。
86 |  |  | 树脂质量含量 | GB/T 3855-2005 | 约0.5g | 试样质量约0.5g,试样厚度小于3mm。试样调节时间不少于24h
87 |  |  | 玻璃化转变温度（储能模量、损耗模量） | GB/T 40396-2021 | 1 | 试样规格：三点弯曲60mm*10mm*2mm，双悬臂50mm*5mm*1mm. 试样调节：23±2℃，50±10%试样调节时间不少于24h。
|  |  | 聚合物基复合材料拉伸性能标准试验方法 | ASTM D3039/ASTM D3039M | 5 |  | CNAS
|  |  | 聚合物基复合材料层压板开孔拉伸强度标准试验方法 | ASTM D5766 | 5 |  | CNAS
|  |  | 纤维增强塑料弯曲性能试验方法 | GB/T 1449-2005 | 5 |  | CNAS
|  |  | 聚合物基复合材料弯曲性能标准实验方法 | ASTM D7264/ASTM D7264M | 5 |  | CNAS
|  |  | 用±45°层压板拉伸试验测量聚合物基复合材料面内剪切特性的标准试验方法 | ASTM D3518/ASTM D3518M | 5 |  | CNAS
|  |  | 聚合物基复合材料及其层压板短梁剪切强度标准试验方法 | ASTM D2344/ASTM D2344M | 5 |  | CNAS
|  |  | 采用复合加载压缩（CLC）试验夹具 测量聚合物基复合材料层压板压缩性能的标准试验方法 | ASTM D6641/D6641M | 5 |  | CNAS
|  |  | 纤维增强塑料面内压缩性能试验方法 | GB/T 5258-2008 | 5 |  | CNAS
|  |  | 用于测量纤维增强聚合物基复合材料对跌落冲击事件的抗损伤性的标准测试方法 | ASTM D7136/ASTM D7136M | 5 |  | CNAS
|  |  | 聚合物基复合材料的拉-拉疲劳标准试验方法 | ASTM D3479/ASTM D3479M | 5 |  | CNAS
|  |  | 聚合基复合层压板的开孔疲劳反应标准操作规程 | ASTM D7615/D7615M | 5 |  | CNAS
|  |  | 定向纤维增强聚合物基复合材料拉伸性能试验方法 | GB/T 3354-2014 | 5 |  | CNAS
88 |  | 涂层/涂料 | 漆膜附着力（划格法） | GB 1732-1993 | 3 | 70×150mm
89 |  |  | 铅笔硬度 | GB/T 6739-2022 | 3 | 试样规格：70×150mm； 试样调节：23±2℃，50±5%试样调节时间不少于16h。
90 |  |  | 检测材料及镀层的极化曲线及交流阻抗等 | ASTM F746-2014、GB T24196-2009、GB T29088 -2012 | 3 | 腐蚀类
91 |  |  | 镀锌层和涂层厚度 | GB/T4956 | 3 | 腐蚀类
92 |  |  | 附着力 | GB/T9286 | 3 | 腐蚀类，试样调节：23±2℃，50±5%试样调节时间不少于16h。
93 |  |  | 耐化学试剂 | GB/T9274 | 3 | 腐蚀类，试样调节：23±2℃，50±5%试样调节时间不少于16h。
94 |  |  | 光泽度 | GB/T9754 | 3 | 腐蚀类试样调节：23±2℃，50±5%试样调节时间不少于16h。
95 |  |  | 色差 | DIN5033 | 3 | 腐蚀类
96 |  |  | 漆膜耐化学试剂性 | GB/T 9274-1988 | 3 | 试样规格：50×120mm； 试样调节：23±2℃，50±5%试样调节时间不少于16h。
97 | 金属材料 | 机械性能 | 抗拉、屈服、断后伸长 | GB/T 228.1-2021 | 3 | 1.线材、圆棒试样：d≥10mm,长度 L≥200mm，3mm≤d≤10mm,长度 L≥200mm，d≤3mm,长度 L≥1000mm（MR） （线材最小300mm，棒材最小80mm） 2.矩形试样： ≥16*200mm,（t≤0.5mm分MR），(L最小120mm，对于美标L≥100mm) 3. 对于铝及铝合金板T≤1mm的分包MR. 4.管状试样： OD≤30mm, L≥300mm (最小150) OD>30mm, 一般要求L≥300mm 另 OD≤55mm，可整管拉伸 (如果材料有限制,当壁厚t≥10mm L最小为200mm) | CNAS
98 |  |  | 高温拉伸 | GB/T 228.2-2015 | 3 | 哑铃和螺栓试样
99 |  |  | 低温拉伸 | GB/T 228.3-2019 | 3 | 哑铃和螺栓试样
100 |  |  | N值 | GB/T 5028-2008 | 每个方向一件 | 1.样品需要标明轧制方向和测试方向； 2.试样规格尺寸推荐20（平行段宽度）/80（标距）标准试样； 3.试样由客户加工时需要注意样品修磨
101 |  |  | R值 | GB/T 5027-2007 | 每个方向一件
102 |  |  | 压缩 | GB/T 7314-2017 | 3 | 圆柱体和正方形柱体试样
103 |  |  | 弯曲 | GB/T 232-2010 | 3 | 1.厚度T≤25mm, 长度L≥300mm, 宽度b≤50mm 最小长度要求需进行计算，依据厚度、弯曲半径、角度
104 |  |  | 压扁（管材） | GB/T 246-2017 | 3 | 1. 压扁高度须确认（标 准中或客户指定） 2. 外径≤50mm 试样长度最好在10~100mm
105 |  |  | 扩口 | GB/T 242-2007 | 3 | 外径不超过150mm(有色管超过100mm)超过10m的金属管。试样长度取决于顶芯的角度。当顶芯角度等于或小于30°时,试样长度L应近为2D;当顶芯角度大于 30°时,试样长度L应近似为1.5D。
106 |  |  | 疲劳 | GB/T 3075-2021 | 30 | 哑铃型试样 | cnas
|  |  | 疲劳 | GB/T 26076-2010 | 30 | 哑铃型试样
107 |  |  | 曲梁应力腐蚀 | ASTM G39-99(2011) | 3 | 氢脆四点弯
|  | 化学成分 | 钢铁 总碳硫含量 | GB/T 20123-2006 | 1
108 |  |  | 碳钢材料 | GB/T 4336-2016 | 1 | 直读光谱: 板/块（长×宽×厚）： 最小尺寸30mm×30mm×1mm 棒：最小直径φ20mm。 管：壁厚T最小为1mm。 注：管可适当压扁，一边形成平面。 ICP: 样品量50g，小于此样品数需与实验室确认 | CNAS
109 |  |  | 不锈钢 | GB/T 11170-2008 | 1 |  | CNAS
110 |  |  | 铝合金 | GB/T 7999-2015 | 1 |  | CNAS
111 |  |  | 铜合金 | YS/T 482-2005 | 1 |  | CNAS
112 |  |  | 镁合金 | GB/T 13748.21-2009 | 1
113 |  | 材料硬度 | 金属材料洛氏 | GB/T 230.1-2018 | 1 | 尽量大于20*20*3mm（厚度），对于更小更薄样品须根据实际情况咨询工程师。 | CNAS
114 |  |  | 金属材料布氏 | GB/T 231.1-2018 | 1 | 尽量大于30*30*6mm（厚度），对于更小更薄样品须根据实际情况咨询工程师。
115 |  |  | 金属材料维氏 | GB/T 4340.1-2009 | 1 | 尽量大于20*20*3mm（厚度），对于更小更薄样品须根据实际情况咨询工程师。 | CNAS
116 |  |  | 金属材料显微维氏 | GB/T 4340.1-2009 | 1 | 特殊样品须与工程师确认 | CNAS
117 |  |  | 硬化深度测试 | GB/T 4340.1-2009 | 1 | 测试载荷需与客户确认 | CNAS
118 |  | 显微金相 | 金相组织 | GB/T 13298-2015 | 1 | 测试面10*10mm | CNAS
|  |  | 钢中非金属夹杂物含量的测定 标准评级图显微检验法 | GB/T 10561-2023 | 1 | 测试面10*10mm | CNAS
|  |  | 金属平均晶粒度测定方法 | GB/T 6394-2017 | 1 | 测试面10*10mm | CNAS
119 |  |  | 平均晶粒度 | GB/T 6394-2002 | 1 | 测试面10*10mm
|  |  | 钢的游离渗碳体、珠光体和魏氏组织的评定方法 | GB/T 13299-2022 | 1 | 测试面10*10mm | CNAS
|  |  | 球墨铸铁金相检验 | GB/T 9441-2021 | 1 | 测试面10*10mm | CNAS
120 |  |  | 钢中非金属夹杂物 | GB/T 10561-2005-方法A | 1 | 测试面20*10mm
121 |  |  | 铁素体晶粒度 | GB/T 4335-2013 | 1 | 测试面10*10mm | CNAS
|  |  | 金属材料焊缝破坏性试验 焊缝宏观和微观检验 | GB/T 26955-2011 | 1 | 测试面10*10mm | CNAS
122 |  |  | 灰铸铁金相 | GB/T 7216-2023 | 1 | 测试面10*10mm | CNAS
|  |  | 钢铁零件渗氮层深度测定和金相组织检验 | GB/T 11354-2005 | 1 | 测试面10*10mm | CNAS
|  |  | 钢的脱碳层深度测定法 | GB/T 224-2019 | 1 | 测试面10*10mm | CNAS
124 |  |  | 断口试样 | GB/T 1814-1979 | 1 | 完整断口
125 |  |  | 铝合金 | GB/T 3246-2012 | 1 | 测试面10*10mm
126 |  |  | 铜合金 | YS/T 448-2002 | 1 | 测试面10*10mm
127 |  |  | 钛合金 | GB/T 5168-2008 | 1 | 测试面10*10mm
128 |  |  | 能谱分析 | GB/T 17359-1998 | 1 | 完整断口
129 |  |  | 失效试样 | 失效分析 | 多件 | 提供失效样件及完好样件若干，具体根据实际情况协商确定
130 | VOC | 整车 | 苯烃类、醛酮类 | HJ/T 400-2007 GB/T 27630—2011 | 1辆
131 |  | 零部件/材料 | 苯烃类、醛酮类 | 袋子法 HJ/T 400-2007 ISO 16000-3 ISO 16000-6 | 1件 | 提供完好样件若干。
132
133
134
135
136
137
138
139
140
141 |  | 零部件/材料 | 甲醛 | VDA 275 | 试片或总成 | 40*100mm样片6片。（样品是在60℃下放置2h后取样测试，同时需于烘箱烘6h测样品含水率代入计算） | CNAS
142 |  |  | TVOC（总碳） | VDA 277 | ≥20g/种材料 | 提供不少于20g样品。天然材料如皮革需干燥24h后再称样，样品上机后单次分析时间较长，约5.5h | CNAS
143 |  |  | VOC值、FOG值 | VDA 278 | ≥20g/种材料 | 提供不少于20g样品。
144 |  |  | 雾化性能 | GB/T 40726-2021 DIN 75201-2011 | 试片或总成 | 试样规格：直径80mm的试片，厚度不超过10mm，粉末、膏状或液体材料，取10±0.1g试样。 试样调节：23℃，50%试样调节时间不少于16h。
145 | ELV | 零部件/材料 | 禁限用物质分析 | QC/T 941-2013 QC/T 942-2021 QC/T 943-2013 QC/T 944-2013 IEC 62321 | ≥100g | 包含拆解费用，测试周期视总成复杂程度确定。0.5h为样品平整且仅做XRF筛选，2.5h为样品不平整需做处理后做XRF筛选，12h指XRF筛选结果不合格需进一步测定的平均周期。 | cnas
146 |  |  |  |  | ≥50g | 包含拆解费用，测试周期视总成复杂程度确定。0.5h为样品平整且仅做XRF筛选，2.5h为样品不平整需做处理后做XRF筛选，12h指XRF筛选结果不合格需进一步测定的平均周期。
147 |  |  |  |  | ≥50g | 包含拆解费用，测试周期视总成复杂程度确定。0.5h为样品平整且仅做XRF筛选，2.5h为样品不平整需做处理后做XRF筛选，12h指XRF筛选结果不合格需进一步测定的平均周期。
148 |  |  |  |  | ≥200cm2 | 包含拆解费用，测试周期视总成复杂程度确定。0.5h为样品平整且仅做XRF筛选，2.5h为样品不平整需做处理后做XRF筛选，12h指XRF筛选结果不合格需进一步测定的平均周期。
149 |  | 非金属材料 | 石棉 | ISO 22262-1:2012 | ≥200g/种材料
150 |  | 非金属材料 | 多环芳烃 | GB/T 28189-2023 QC/T 1131-2020 | ≥20g/种材料 | 如标准不一致可提供标准后再评估报价及周期
151 |  | 零部件/材料 | 邻苯二甲酸酯 | GB/T 29786-2013 | ≥20g/种材料 | 如标准不一致可提供标准后再评估报价及周期
152 | 腐蚀与老化 | 环境类 | 高温、低温、温湿循环、湿热 | GB/T 2423.1-2008 GB/T 2423.2-2008 GB/T 2423.3-2016 GB/T 2423.34-2012 | 1 | -70℃~180℃ 2立方（宽*深*高1500*1225*1200）
153 |  |  | 温度冲击试验 | GB/T 2423.22-2012 | 1 | -35℃~150℃（宽*深*高700*600*600）
154 |  |  | 高温、低温、温湿循环、湿热 | GB/T 2423.1-2008 GB/T 2423.2-2008 GB/T 2423.3-2016 GB/T 2423.34-2012 | 1 | -40℃~100℃ 20立方（宽*深*高4000*2400*2000）
155 |  | 盐雾类 | NSS、AASS、CASS | ISO 9227、GB/T 10125、GB/T 1771、)GB/T 2423.17、)GJB 150.11A | 1
156 |  |  | 循环盐雾 | GB/T 10125、CPV1210、GMW14872、SAEJ2334、D13 5486-2012、VDA 621-415、Volvo VCS 1027,14 | 1 | 1立方箱（★）1460×820×780mm（含顶盖）循环盐雾普通拼箱 小型部件拼箱：
157 |  |  | 循环盐雾（带摇摆喷淋） | CETP 00.00-L-467 | 1 | 1立方箱（★）1460×820×780mm（含顶盖）
158 |  |  | 整车NSS、循环盐雾 | GB/T 10125、PV1210、GMW14872、SAEJ2334、D13 5486-2012、VDA 621-415、T/CSAE68-2018、 | 1 | 88立方舱(深7000x宽4000x高3000mm )可面议
159 |  |  | 整车循环盐雾（低温） | 5100Z-TLA-6000、VDA233-102 | 1 | 88立方舱(深7000x宽4000x高3000mm )
160 |  | 光照类 | 氙灯 | GB/T 16422.2-2022 GB/T 1865-2009 | 1
161 | 整车类 | 白车身 | 白车身静态弯曲、扭转刚度试验、车门洞口、风窗洞口变形量试验 | Q/SQR.04.091－2008 | 1
162 |  |  | 白车身模态测试 | \ | 1
163 |  |  | 白车身的异响测试 | \ | 1
164 |  |  | 腐蚀后白车身拆解 | \ | 1
165 |  | 车架 | 车架静态弯曲、扭转刚度试验 | Q/SQR.04.091－2008 | 1
166 |  | 零部件 | 零部件的频响和模态测试 | \ | 1
167 |  |  | 零部件的异响测试 | \ | 1